## Vorlage D
Technisches Datenblatt
DELTA®-PVC MAUERWERKSSPERRE
Hochflexible Mauersperrbahn. Nicht bitumenverträglich.
Eigenschaften | Methode | Werte / Beschreibung |  |  | Einheit
Beschreibung
Anwendung | – | Abdichtung gegen Spritz-/Sickerwasser am Wandsockel sowie horizontale Querschnittsabdichtung gegen Kapillarwasser in und unter nicht druckbelasteten Wänden. Verwendungszweck Typ A nach EN 14909. |  |  | –
Material | – | Polyvinylchlorid, rutschhemmend profiliert (Oberseite), Farbe: Dunkelgrau |  |  | –
Flächengewicht | EN 1849-2 | ca. | 1500 |  | g/m²
Dicke | EN 1849-2 | ca. | 1.2 |  | mm
Geradheit | EN 1848-2 | Abweichung 23 mm auf 10 m Länge |  |  | –
Sichtbare Mängel (Oberfläche und Querschnitt) | EN 1850-2 | keine sichtbaren Mängel |  |  | –
Eigenschaften zur Dichtheit
Wasserdichtheit | EN 1928, Verfahren B | bestanden (60 kPa/24 h) |  |  | –
Dauerhaftigkeit Wasserdichtheit gegen künstliche Alterung (12 Wochen bei 70°C; 60 kPa / 24 h) | EN 1296, EN 1928 | bestanden |  |  | –
Dauerhaftigkeit Wasserdichtheit gegen Chemikalien (Ca(OH)2) | EN 1847, EN 1928 | bestanden |  |  | –
Wasserdampfdurchlässigkeit (Sd) | EN 1931 | ca. | 18 |  | m
Mechanische Eigenschaften
Weiterreißwiderstand MD / CMD (Nagelschaft) | EN 12310-1 | ca. | 350 / 290 |  | N
Widerstand gegen statische Belastung | EN 12730, Verfahren B | keine Perforation bei 20 kg für 24 h |  |  | –
Widerstand gegen Stoßbelastung | EN 12691, Verfahren A | ≥ | 500 |  | mm
Widerstand gegen Falzen bei niedrigen Temperaturen | EN 495-5 | bis | -20 |  | °C
Verträglichkeit mit Bitumen | EN 1548 EN 1928, Verfahren B | nein |  |  | –
Sonstiges
Brandverhalten | EN 13501-1 | Klasse E |  |  | –
Temperaturbeständigkeit | – | -30 bis +80 |  |  | °C
CE-Konformität | – | EN 14909 |  |  | –
Länge | – | 25 |  |  | m
Breite | – | 11,5 / 17,5 / 24,0 / 30,0 / 36,5 / 50,0 / 75,0 / 100,0 |  |  | cm
Verpackungseinheit | – | 120 (11,5) / 96 (17,5) / 96 (24,0) / 72 (30,0) / 72 (36,5) / 48 (50,0) / 24 (75,0) / 24 (100,0) |  |  | Rollen/Palette
Anwendungstyp | DIN/TS 20000-202 | MSB-nQ |  |  | –
Wassereinwirkungsklasse | DIN 18533 | W4-E |  |  | –
Raumnutzungsklasse | DIN 18533 | RN1-E bis RN3-E |  |  | –
Rissüberbrückungsklasse | DIN 18533 | R1-E bis R4-E |  |  | –
Der Inhalt dieses Datenblattes gibt den Wissensstand zum Zeitpunkt der Veröffentlichung wieder und erhebt keinen Anspruch auf Vollständigkeit. Die aufgeführten Informationen entbinden nicht von eigenverantwortlichem Verhalten. Mit der Veröffentlichung dieses Datenblattes verlieren vorherige Versionen ihre Gültigkeit. Fehler (Irrtümer) und Schreibfehler vorbehalten.
Dörken GmbH & Co. KG ¦ Wetterstraße 58 ¦ 58313 Herdecke ¦ 0 23 30/63-636 ¦ 0 23 30/63-357 ¦ membranes@doerken.de ¦ www.doerken.de |  |  |  | 07.24 | Datum 07.24
DELTA®-PVC MAUERWERKSSPERRE
Hochflexible Mauersperrbahn. Nicht bitumenverträglich.
Zubehör
DELTA®-TILAXX ULTRA Universell einsetzbarer, lösungsmittelfreier, dauerelastischer Dicht- und Haftkleber für alle DELTA®-Bahnen in Außen- und Innenanwendungen vom Keller bis zum Dach. Auch geeignet für den luftdichten Anschluss von DELTA®-Luft- und Dampfsperren/-bremsen auf Putz, Beton, Holz oder anderen bauüblichen Untergründen. Material: Hybridkleber auf Basis von MS-Polymeren (modifizierte Silane) Füllgewicht: 290ml pro Kartusche.
DELTA®-THAN Dauerelastischer Kartuschenkleber aus Spezialkautschuk für die Außenanwendung, zum Verkleben und Verbinden von DELTA®-Bahnen. Füllgewicht: 310 ml pro Kartusche / 600 ml pro Schlauchbeutel.
DELTA®-MWSP CLIP Befestigungs-Clip aus verzinktem Stahl für L-Sperren in zweischaligem Mauerwerk.
DELTA®-MAUERWERKSECKE Flexible Kunststoff-Formteile zur sicheren und problemlosen Herstellung von Innen- und Außenecken.

## Vorlage EN
Karta techniczna
DELTA®-PVC IZOLACJA POZIOMA MURU
Warstwa przeciwwilgociowa jako ochrona muru przed wilgocią kapilarną. Trwała i elastyczna.
Właściwości | Norma/badanie | Wartość/ Opis |  | Jednostka
Opis
Zastosowanie | – | Hydroizolacja przeciw wodzie rozbryzgowej/ podciekowej na fundamencie oraz izolacja przekroju poziomego ścian przed wodą kapilarną. Zamierzone zastosowanie: typ A zgodnie z EN 14909. |  | –
Materiał | – | PCV, kolor: ciemnoszary |  | –
Masa powierzchniowa | EN 1849-2 | ok. | 1500 | g/m²
Grubość | EN 1849-2 | ok. | 1.2 | mm
Prostoliniowość | EN 1848-2 | Odchylenie 23 mm/ 10 m |  | –
Wizualne defekty (powierzchnia i przekrój) | EN 1850-2 | Brak |  | –
Szczelność
Wodoszczelność | EN 1928, Metoda B | Spełnia wymagania (400 kPa / 72h) |  | –
Wodoszczelność po sztucznym starzeniu | EN 1296, EN 1928 | Spełnia wymagania |  | –
Wodoszczelność po działaniu chemikaliów (Ca(OH)2) | EN 1847, EN 1928 | Spełnia wymagania |  | –
Współczynnik Sd | EN 1931 | ok. | 18 | m
Właściwości mechaniczne
Wytrzymałość na rozerwanie MD / CMD | EN 12310-1 | ok. | 350 / 290 | N
Wytrzymałość na przebicie statyczne | EN 12730, Metoda B | brak perforacji przyt 20 kg przez 24 h |  | –
Odporność na uderzenia | EN 12691, Metoda A | ≥ | 500 | mm
Elastyczność w niskiej temperaturze | EN 495-5 | do -20 |  | °C
Kompatybilność z bitumem | EN 1548, EN 1928, Metoda B | Nie |  | –
Pozostałe właściwości
Klasyfikacja ogniowa | EN 130501-1 | Klasa E |  | –
Temperatura użytkowania | – | -30 do +80 |  | °C
Zgodność CE | – | EN 14909 |  | –
Długość | – | 25 |  | m
Szerokość | – | 11.5 / 17.5 / 24.0 / 30.0 / 36.5 / 50.0 / 75.0 / 100.0 |  | cm
Pakowanie | – | 120 (11.5) / 96 (17.5) / 96 (24.0) / 72 (30.0) / 72 (36.5) / 48 (50.0) / 24 (75.0) / 24 (100.0) |  | Rolek/ paletę
Zastosowanie | DIN/TS 20000-202 | MSB-nQ |  | –
Klasa odporności na działanie wody | DIN 18533 | W4-E |  | –
Stosowanie wewnątrz pomieszczeń | DIN 18533 | RN1-E to RN3-E |  | –
Karta techniczna zawiera aktualne informacje na czas publikacji i nie uprawnia do jakichkolwiek roszczeń w kwestii kompletności. Podane informacje nie zwalniają z odpowiedzialności własnej. Wraz z niniejszą publikacją wszelkie jej starsze wersje tracą ważność.
Dorken Delta Folie Sp. z o.o. ¦ ul. Ostródzka 88 ¦ 03-289 Warszawa ¦ +48 22 798 08 21 ¦ +48 22 798 08 37 ¦ biuro@ddf.pl ¦ www.doerken.pl |  |  |  | 07.24
DELTA®-PVC MAUERWERKSSPERRE
Warstwa przeciwwilgociowa jako ochrona muru przed wilgocią kapilarną. Trwała i elastyczna.
Akcesoria
DELTA®-TILAXX ULTRA Uniwersalny, bezrozpuszczalnikowy, wydajny, trwale elastyczny klej uszczelniający do wszystkich folii DELTA® do zastosowań zewnętrznych i wewnętrznych, od piwnicy po dach. Materiał: klej hybrydowy na bazie polimerów MS (modyfikowane silany) Pojemność: kartusz 290 ml.
DELTA®-THAN Trwale elastyczny klej w kartuszu ze specjalnej gumy do klejenia i łączenia folii DELTA® w zastosowaniach zewnętrznych. Pojemność: 310 ml / kartusz lub 600 ml / bez kartusza. Zużycie: ok. 7 mb / kartusz oraz 14 mb / bez kartusza.
DELTA®-NAROŻNIK IZOLACJI POZIOMEJ MURU Prefabrykowane narożniki wewnętrzne i zewnętrzne ułatwiające formowanie narożników izolacji przeciwwilgociowych.